## Model_Features
Nylon(frac) | Radial(frac) | Chips(frac) | PCR Chips(S)(frac) | PCR Chips(M)(frac) | Others(frac) | Actual Carbon Yeild(frac) | 50-200 temp zone Reactor [min] | 200-300 temp zone Reactor [min] | 300-400 temp zone Reactor [min] | 400-450 temp zone Reactor [min] | 450-480 temp zone Reactor [min] | 480-500 temp zone Reactor [min] | 500-520 temp zone Reactor [min] | 50-100 temp zone separator [min] | 100-200 temp zone separator [min] | 200-300 temp zone separator [min] | 300-400 temp zone separator [min] | 200(first reach time)-200(last reach time) temp zone separator [min]
0.3038549 | 0.452003 | 0.1624861 | 0.0840124 | 0.09852571 | 0.06324118 | 0.2441421 | 67.2 | 54.41667 | 41.13333 | 52.51667 | 12.33333 | 13.01667 | 0 | 25.31667 | 86 | 37.25 | 39.81667 | 97.48333
0.4019277 | 0.3787952 | 0.1624861 | 0.0840124 | 0.09852571 | 0.06324118 | 0.2192771 | 69.08333 | 30.98333 | 108.45 | 112.4833 | 8.65 | 5.766667 | 11.03333 | 25.93333 | 92.26667 | 174.35 | 9.966667 | 194.2833
0.3208689 | 0.377849 | 0.06303419 | 0.0840124 | 0.09852571 | 0.06324118 | 0.2382479 | 107.6667 | 87.96667 | 65.18333 | 83.58333 | 45.01667 | 13.46667 | 8.066667 | 45.58333 | 153.6167 | 24.95 | 57.76667 | 198.55
0.5044185 | 0.2622835 | 0.1624861 | 0.0840124 | 0.09852571 | 0.06324118 | 0.233298 | 77.9 | 62.63333 | 44.36667 | 94.56667 | 86.06667 | 19.5 | 23.56667 | 27.58333 | 109.05 | 22.31667 | 12.8 | 251.8167
0.3195113 | 0.4250278 | 0.1624861 | 0.0840124 | 0.09852571 | 0.06324118 | 0.2154757 | 79.96667 | 27.33333 | 68.48333 | 176.2 | 7.183333 | 5.466667 | 0 | 31.05 | 94.63333 | 64.18333 | 0 | 199.7333
0.3722539 | 0.3031297 | 0.2214422 | 0.0840124 | 0.241782 | 0.06324118 | 0.2336461 | 580.3 | 386.8667 | 246.9667 | 99.7 | 57.9 | 17.08333 | 5.2 | 410.8833 | 683.6167 | 26.9 | 36.6 | 186.9
0.5168232 | 0.1361502 | 0.06964006 | 0.0840124 | 0.1036776 | 0.06324118 | 0.1737089 | 72.31667 | 43.73333 | 61.16667 | 19.78333 | 130.15 | 10.71667 | 8.266667 | 19.05 | 106.6333 | 21.3 | 18.91667 | 203.8333
0.3400069 | 0.1722472 | 0.1884708 | 0.0840124 | 0.06558509 | 0.06324118 | 0.23369 | 71.36667 | 18.08333 | 90.16667 | 105.9667 | 54.93333 | 8.766667 | 11.53333 | 31.53333 | 29.6 | 94.81667 | 33.16667 | 293.9833
0.3063069 | 0.1568041 | 0.2096516 | 0.0840124 | 0.08518184 | 0.06324118 | 0.2420555 | 58.98333 | 26.85 | 85.86667 | 122.3 | 36.1 | 54.05 | 10.53333 | 29.6 | 100.5167 | 105.3667 | 50.23333 | 252.5667
0.3633463 | 0.1637717 | 0.1900035 | 0.0840124 | 0.05671748 | 0.06324118 | 0.2261609 | 147.0833 | 25.16667 | 80.28333 | 108.5833 | 56.46667 | 11.98333 | 40.38333 | 47.16667 | 148.7333 | 32.88333 | 35.41667 | 258.4333
0.3937433 | 0.2650126 | 0.1624861 | 0.0840124 | 0.09852571 | 0.06324118 | 0.2427184 | 122.1667 | 96.73333 | 77.08333 | 71.83333 | 75.63333 | 13.95 | 0 | 76.76667 | 137.0833 | 72.81667 | 52.83333 | 231.5333
0.3558719 | 0.3165387 | 0.08803147 | 0.0840124 | 0.09852571 | 0.06324118 | 0.239558 | 124.8667 | 27.98333 | 29.98333 | 40.31667 | 23.15 | 0 | 0 | 31.35 | 78.23333 | 24.63333 | 35.03333 | 145.9833
0.3858478 | 0.2286382 | 0.1624861 | 0.0840124 | 0.1395194 | 0.06324118 | 0.2459947 | 131.0167 | 84.95 | 100.8333 | 60.06667 | 72.75 | 10.61667 | 18.43333 | 53.96667 | 156.65 | 65.91667 | 66.68333 | 235.8
0.3511393 | 0.2663429 | 0.1445648 | 0.0840124 | 0.09852571 | 0.06324118 | 0.2379529 | 244.6333 | 48.63333 | 128 | 62.11667 | 0 | 0 | 0 | 31.76667 | 214.3333 | 28.05 | 32.66667 | 262.9333
0.3848802 | 0.2052524 | 0.1624861 | 0.0840124 | 0.1628633 | 0.06324118 | 0.2470041 | 109.2167 | 75.18333 | 71.71667 | 63 | 18.46667 | 83.63333 | 6.866667 | 64.18333 | 139.1167 | 26.6 | 16.66667 | 179.6
0.09635812 | 0.5288316 | 0.1559181 | 0.0840124 | 0.09852571 | 0.06324118 | 0.2188923 | 303.05 | 57.3 | 95.76667 | 12.2 | 0 | 0 | 0 | 25.93333 | 262.2167 | 25.5 | 24.76667 | 184.9333
0.398374 | 0.2964092 | 0.1624861 | 0.0840124 | 0.08130081 | 0.06324118 | 0.223916 | 80.71667 | 99.76667 | 83.85 | 66.7 | 35.85 | 68.66667 | 16.76667 | 36.76667 | 180.15 | 48.53333 | 46.98333 | 233.1833
0.3722539 | 0.6065488 | 0.1503072 | 0.0840124 | 0.09852571 | 0.06324118 | 0.243144 | 77.41667 | 39.48333 | 134.5333 | 171.45 | 25.2 | 6.766667 | 0 | 29.05 | 107.1833 | 104.8667 | 32.41667 | 307.9667
0.4444444 | 0.2269076 | 0.1624861 | 0.0840124 | 0.04752343 | 0.05689424 | 0.2242303 | 116.7167 | 79.98333 | 102.8333 | 61.68333 | 31.46667 | 62.78333 | 7.383333 | 58.06667 | 159.8667 | 54.03333 | 14.73333 | 212.0667
0.2983841 | 0.307779 | 0.1499436 | 0.0840124 | 0.09852571 | 0.06324118 | 0.2438933 | 163.6333 | 61.65 | 231.9 | 20.2 | 0 | 0 | 0 | 31.05 | 168.0167 | 40.48333 | 44.41667 | 214.25
0.376947 | 0.2391831 | 0.1624861 | 0.1547248 | 0.09852571 | 0.06324118 | 0.229145 | 121.2167 | 85.9 | 92.56667 | 50.18333 | 47.6 | 54.21667 | 43.35 | 57.73333 | 161.1333 | 60.16667 | 42.81667 | 244.8333
0.2879908 | 0.3263896 | 0.09599693 | 0.0840124 | 0.09852571 | 0.06324118 | 0.2224249 | 99.1 | 23.36667 | 49.56667 | 4.133333 | 0 | 0 | 0 | 32.35 | 61.43333 | 33.65 | 34.45 | 208.5667
0.3722539 | 0.5513108 | 0.1509551 | 0.0840124 | 0.09852571 | 0.06324118 | 0.2273606 | 84.38333 | 69.61667 | 45.08333 | 111.75 | 17.58333 | 20.16667 | 16.4 | 31.48333 | 112.6167 | 26.18333 | 35.35 | 223.4
0.09479409 | 0.529526 | 0.1472416 | 0.0840124 | 0.09852571 | 0.06324118 | 0.2284382 | 72.21667 | 60.75 | 179.2833 | 78.91667 | 42.6 | 9.083333 | 4.083333 | 28.3 | 107.7 | 105.6167 | 14.3 | 306.05
0.2165338 | 0.375577 | 0.1770877 | 0.0840124 | 0.09852571 | 0.06324118 | 0.2308015 | 191.45 | 110.45 | 46.36667 | 78.85 | 75.16667 | 7.016667 | 8.816667 | 24.33333 | 264.5333 | 45.88333 | 40.48333 | 226.5167
0.4286762 | 0.2405574 | 0.1624861 | 0.0840124 | 0.09852571 | 0.08617528 | 0.2445911 | 129.2333 | 84.25 | 95.35 | 45.51667 | 45.7 | 53 | 9.6 | 54.23333 | 131.85 | 60 | 11.08333 | 219.3333
0.09433521 | 0.5399501 | 0.133583 | 0.0840124 | 0.09852571 | 0.06324118 | 0.2321317 | 152.7667 | 95.06667 | 23.85 | 0 | 0 | 0 | 0 | 26.23333 | 86.68333 | 21.83333 | 22.9 | 202.0333
0.3722539 | 0.6249561 | 0.1441125 | 0.0840124 | 0.09852571 | 0.06324118 | 0.2309315 | 276.7333 | 7.25 | 14.35 | 0 | 0 | 0 | 0 | 22.86667 | 206.4333 | 14.8 | 6.266667 | 185.0167
0.4277108 | 0.1961596 | 0.1347892 | 0.0840124 | 0.09852571 | 0.06324118 | 0.2413404 | 85.43333 | 58.88333 | 146.6333 | 162.45 | 43.31667 | 11.25 | 0 | 39.15 | 152.1167 | 78.45 | 10.26667 | 290.95
0.2168061 | 0.5100036 | 0.04001455 | 0.0840124 | 0.09852571 | 0.06324118 | 0.2331757 | 94.05 | 25.01667 | 78.08333 | 9.316667 | 8.516667 | 0 | 0 | 33.63333 | 55 | 48.13333 | 55.08333 | 222.95
0.4006575 | 0.3749743 | 0.1624861 | 0.0840124 | 0.09852571 | 0.06324118 | 0.2243682 | 110.2167 | 89.56667 | 82.01667 | 68.43333 | 52.33333 | 42.28333 | 19.15 | 52.48333 | 191.4833 | 26.95 | 69.55 | 200.5167
0.2896979 | 0.3392719 | 0.158017 | 0.0840124 | 0.09852571 | 0.06324118 | 0.2130132 | 143.0667 | 37.76667 | 53.8 | 92.73333 | 10.65 | 1.433333 | 42.7 | 27.71667 | 132.0833 | 30.46667 | 17.1 | 361.8667
0.1337604 | 0.5617935 | 0.05953278 | 0.0840124 | 0.09852571 | 0.06324118 | 0.2449133 | 131 | 43.68333 | 43.61667 | 34.95 | 41.21667 | 24.18333 | 40.05 | 45.7 | 104.0167 | 43.76667 | 51.75 | 208.6
0.4065071 | 0.2364865 | 0.1624861 | 0.0840124 | 0.09852571 | 0.1277908 | 0.2292156 | 78.98333 | 75.95 | 173.35 | 20.83333 | 13.85 | 9.666667 | 0 | 36.75 | 150.6833 | 119.9167 | 29.3 | 215.0333
0.3183365 | 0.3463138 | 0.1043478 | 0.0840124 | 0.09852571 | 0.06324118 | 0.2310019 | 179.85 | 97.06667 | 62.61667 | 67.08333 | 18.96667 | 0 | 0 | 39.83333 | 176.4667 | 30.1 | 19.05 | 231.15
0.3177499 | 0.3063474 | 0.1436716 | 0.0840124 | 0.09852571 | 0.06324118 | 0.2322311 | 133.5167 | 94.73333 | 126.2167 | 95.86667 | 8.283333 | 0 | 0 | 22.38333 | 201.2333 | 121.15 | 47.25 | 293.9667
0.3902998 | 0.2345268 | 0.1624861 | 0.08860672 | 0.09852571 | 0.06369692 | 0.2228698 | 131.7 | 27.31667 | 77.95 | 157.8333 | 22.36667 | 28.46667 | 22.41667 | 51.53333 | 150.1 | 20.66667 | 16.98333 | 236.2
0.2830688 | 0.4123677 | 0.09126984 | 0.0840124 | 0.09852571 | 0.06324118 | 0.2132937 | 64.5 | 69.35 | 8.516667 | 27.33333 | 0 | 0 | 0 | 27.73333 | 37.95 | 34.6 | 32 | 256.7333
0.1972857 | 0.5756372 | 0.1624861 | 0.0840124 | 0.09852571 | 0.06324118 | 0.2270771 | 67.75 | 68.16667 | 210.7833 | 72.16667 | 87.33333 | 24.53333 | 34.46667 | 33.26667 | 261.7333 | 20.46667 | 37.3 | 295.1833
0.4432797 | 0.3129914 | 0.1624861 | 0.0840124 | 0.09852571 | 0.06324118 | 0.2437289 | 125.1667 | 82.3 | 147.4167 | 57 | 30.91667 | 18.8 | 236.4 | 42.98333 | 142.1667 | 42.96667 | 22.7 | 269.4667
0.4428644 | 0.1779398 | 0.1624861 | 0.0840124 | 0.09852571 | 0.1313795 | 0.2478164 | 140.2 | 24.55 | 168.2 | 137.2 | 65.76667 | 6.766667 | 10.3 | 62.68333 | 135.2 | 230.6833 | 4.45 | 340.8
0.3243243 | 0.4446847 | 0.1624861 | 0.0840124 | 0.09852571 | 0.06324118 | 0.230991 | 165.1833 | 85.06667 | 45.23333 | 11.55 | 0 | 0 | 0 | 28.35 | 94.98333 | 39.55 | 28.93333 | 214.7833
0.3736423 | 0.4033309 | 0.1624861 | 0.0840124 | 0.09852571 | 0.06324118 | 0.2230268 | 55.03333 | 22.4 | 66.7 | 140.8833 | 12.45 | 29.46667 | 9.466667 | 28.16667 | 26.25 | 67.91667 | 19.53333 | 314.0167
0.3456221 | 0.4090748 | 0.1624861 | 0.0840124 | 0.09852571 | 0.06324118 | 0.2453031 | 121.2167 | 52.66667 | 201.15 | 86.83333 | 19.28333 | 10.23333 | 0 | 26.01667 | 116.25 | 197.7333 | 15.78333 | 367.9167
0.3213231 | 0.2724101 | 0.1174181 | 0.04549114 | 0.09852571 | 0.06324118 | 0.2433575 | 134.5667 | 44.4 | 128.3333 | 150.8 | 11.41667 | 36.11667 | 7.25 | 52.11667 | 146.05 | 129.3 | 12.13333 | 295.9667
0.3838313 | 0.3880492 | 0.1624861 | 0.0840124 | 0.09852571 | 0.06324118 | 0.2281195 | 140.6333 | 89.1 | 120.2167 | 16.23333 | 0 | 0 | 0 | 27.66667 | 67.58333 | 36.28333 | 29.98333 | 287.7667
0.2162359 | 0.239534 | 0.1441573 | 0.04586822 | 0.09852571 | 0.06324118 | 0.2355297 | 66.48333 | 68.48333 | 30.56667 | 35.46667 | 199.8 | 13.26667 | 14.78333 | 30.65 | 84.83333 | 40.36667 | 17.18333 | 312.7167
0.4456514 | 0.2455513 | 0.1624861 | 0.05338383 | 0.09852571 | 0.06324118 | 0.2554134 | 122.4667 | 33.5 | 215.8167 | 112.5333 | 46.08333 | 10.45 | 0 | 62.26667 | 166.2333 | 49.35 | 0 | 284.55
0.2717078 | 0.4802948 | 0.1624861 | 0.0840124 | 0.09852571 | 0.06324118 | 0.2479974 | 340.6667 | 23.65 | 84.01667 | 113.2333 | 7.166667 | 0 | 0 | 30.01667 | 295.3333 | 20.68333 | 14.88333 | 291.3333
0.3819244 | 0.2490432 | 0.1234808 | 0.0840124 | 0.09852571 | 0.06324118 | 0.2455516 | 127.2667 | 23.81667 | 252.2833 | 75.9 | 27.36667 | 38.01667 | 0 | 66.46667 | 161.8833 | 222.8833 | 21.48333 | 304.3167
0.2763342 | 0.2656778 | 0.2416876 | 0.0840124 | 0.2574043 | 0.06324118 | 0.2245739 | 69.31667 | 38.63333 | 182.0833 | 49.86667 | 0 | 0 | 0 | 30.55 | 69.18333 | 133.2333 | 8.116667 | 262.9333
0.3722539 | 0.2919052 | 0.05151267 | 0.2457073 | 0.1606705 | 0.06324118 | 0.2502044 | 61.11667 | 18.51667 | 101.2167 | 186.0667 | 17.7 | 9.966667 | 8.283333 | 29.21667 | 25.78333 | 101.2167 | 29.68333 | 355.3167
0.3074141 | 0.1663653 | 0.1059675 | 0.0840124 | 0.1775769 | 0.06324118 | 0.2426763 | 56.08333 | 22.41667 | 137.05 | 27.31667 | 81.91667 | 11.61667 | 59 | 28.96667 | 23.7 | 141.6167 | 52.75 | 372.8333
0.3626834 | 0.1631726 | 0.1355695 | 0.0840124 | 0.104123 | 0.06324118 | 0.2344514 | 89.3 | 71.05 | 128.55 | 50.51667 | 0 | 0 | 0 | 36.8 | 46.21667 | 51.4 | 51.93333 | 278.7
0.402842 | 0.2428778 | 0.1624861 | 0.07242878 | 0.09852571 | 0.04525074 | 0.2366007 | 104.35 | 59.81667 | 208.3833 | 68.23333 | 31.85 | 0 | 0 | 39.2 | 118.4667 | 257.15 | 15.5 | 305.25
0.3454282 | 0.4263425 | 0.1624861 | 0.0840124 | 0.09852571 | 0.06324118 | 0.2282293 | 77.9 | 55.33333 | 48.81667 | 147.9167 | 35.96667 | 28.23333 | 8.216667 | 26.3 | 79.25 | 34 | 44.4 | 295.8333
0.2271575 | 0.2325918 | 0.1644808 | 0.0840124 | 0.1195566 | 0.06324118 | 0.2562133 | 61.75 | 26.53333 | 45.26667 | 178.8333 | 57.25 | 11.11667 | 13.65 | 29.75 | 42.65 | 39.01667 | 24.63333 | 348.1333
0.3563055 | 0.1854352 | 0.1431616 | 0.0840124 | 0.0731794 | 0.06324118 | 0.2419183 | 112.3833 | 132.4333 | 50.23333 | 24.61667 | 0 | 0 | 0 | 35.66667 | 66.05 | 138.9833 | 4.316667 | 259.35
0.4199046 | 0.232788 | 0.1624861 | 0.066803 | 0.09852571 | 0.04771643 | 0.232788 | 201.3833 | 47.1 | 96.9 | 224.85 | 44.95 | 7.316667 | 0 | 89.18333 | 162.6 | 53.05 | 8.183333 | 330.1167
0.3718717 | 0.2333451 | 0.1624956 | 0.0840124 | 0.09852571 | 0.06324118 | 0.2280578 | 80.51667 | 64.28333 | 94.73333 | 88.38333 | 52.48333 | 17.91667 | 0 | 30.45 | 37.88333 | 121.7 | 80.7 | 333.6667
0.3923382 | 0.1509247 | 0.1575297 | 0.0840124 | 0.0673712 | 0.06324118 | 0.2318362 | 58.73333 | 48.8 | 60.1 | 185.0667 | 49.71667 | 9.616667 | 12.28333 | 31.53333 | 67.46667 | 47.6 | 46.36667 | 346.55
0.1549106 | 0.3152211 | 0.200135 | 0.0840124 | 0.1022612 | 0.06324118 | 0.2274722 | 180.4167 | 40.25 | 101.85 | 44.61667 | 0 | 0 | 0 | 39.5 | 78.13333 | 48.23333 | 41.95 | 288.05
0.4067964 | 0.2111514 | 0.1624861 | 0.1451666 | 0.09852571 | 0.06324118 | 0.2368855 | 122.2 | 25.08333 | 240.8333 | 118.2667 | 24.16667 | 5.033333 | 0 | 72.76667 | 181.4333 | 250.4667 | 15.18333 | 284.75
0.01733678 | 0.1689414 | 0.1624861 | 0.2216894 | 0.3574327 | 0.06324118 | 0.2345998 | 67.75 | 38.85 | 148.2333 | 83.15 | 18.06667 | 0 | 0 | 28.65 | 58.61667 | 34.95 | 8.266667 | 271.6833
0.3817346 | 0.2023653 | 0.1241787 | 0.0840124 | 0.04927727 | 0.06324118 | 0.2424442 | 110.5833 | 112.9167 | 73.91667 | 73.58333 | 10.68333 | 0 | 0 | 58.1 | 167.4833 | 32.1 | 12.96667 | 158.7167
0.1492908 | 0.2758865 | 0.1496454 | 0.1804965 | 0.09852571 | 0.06324118 | 0.2446809 | 71.48333 | 28.61667 | 147.6333 | 37.91667 | 18 | 0.8166667 | 0 | 24.9 | 43.1 | 34.25 | 9.333333 | 246.0667
0.389533 | 0.2325273 | 0.1624861 | 0.0840124 | 0.1361378 | 0.06324118 | 0.2418019 | 107.45 | 93.65 | 28.06667 | 0 | 0 | 0 | 0 | 32.05 | 84.76667 | 28.06667 | 11.6 | 263.9
0.4162728 | 0.2204591 | 0.1624861 | 0.08845375 | 0.09852571 | 0.03882512 | 0.2359892 | 92.15 | 88.75 | 204.5 | 114.1 | 9.383333 | 6.633333 | 0 | 58.26667 | 142.45 | 276.7167 | 4.2 | 305.25
0.3722539 | 0.4196516 | 0.0788025 | 0.22027 | 0.05278637 | 0.06324118 | 0.2284896 | 74.75 | 28.66667 | 78.98333 | 132.0333 | 60.11667 | 13.75 | 0 | 25.38333 | 33.08333 | 70.13333 | 48.2 | 316.7333
0.2380291 | 0.3587786 | 0.08015267 | 0.0840124 | 0.09852571 | 0.1040944 | 0.2189452 | 81.03333 | 100.3833 | 79.96667 | 62.86667 | 93.3 | 5.55 | 0 | 41.38333 | 112.1833 | 61.58333 | 39.91667 | 270.2833
0.4010118 | 0.2320405 | 0.1244519 | 0.0840124 | 0.09852571 | 0.06324118 | 0.2424958 | 140.2 | 57.8 | 97.7 | 63.8 | 27.15 | 22.25 | 0 | 40.23333 | 140.9333 | 75.48333 | 92.35 | 258.7833
0.3468548 | 0.227998 | 0.08970995 | 0.09290121 | 0.09852571 | 0.06324118 | 0.242536 | 95.6 | 37.8 | 235.0333 | 121.7667 | 19.28333 | 0 | 0 | 55.78333 | 146.05 | 37.35 | 0 | 280.3667
0.4174894 | 0.22567 | 0.1624861 | 0.09873061 | 0.09852571 | 0.01410437 | 0.2440056 | 104.925 | 28.71667 | 246.2667 | 116.6833 | 67.28333 | 8.716667 | 0 | 49.7 | 130.0667 | 8.116667 | 0 | 346.5
0.316182 | 0.233035 | 0.139821 | 0.0840124 | 0.07680835 | 0.06324118 | 0.2341536 | 64.35 | 19.83333 | 203.95 | 62.25 | 8.95 | 0 | 0 | 24.1 | 25.41667 | 57.06667 | 13.66667 | 332.4167
0.3830003 | 0.2309516 | 0.1624861 | 0.0840124 | 0.1469692 | 0.06324118 | 0.2390789 | 107.0167 | 103.9833 | 92.93333 | 55.46667 | 68.35 | 13.91667 | 0 | 71.95 | 125.8333 | 66.28333 | 71.7 | 290.4833
0.40158 | 0.2251481 | 0.1624861 | 0.0840124 | 0.134628 | 0.06324118 | 0.2386438 | 131.55 | 106.4 | 90.16667 | 87.5 | 15 | 0 | 0 | 26.61667 | 221.2333 | 44.81667 | 43.46667 | 219.15
0.4518139 | 0.2429461 | 0.1624861 | 0.02088677 | 0.09852571 | 0.04250641 | 0.2418468 | 100.0333 | 30.33333 | 243.3833 | 124.8833 | 42.38333 | 0 | 0 | 55.56667 | 174.6667 | 71.36667 | 0 | 284.85
0.2717581 | 0.1616612 | 0.2160128 | 0.0840124 | 0.1080064 | 0.06324118 | 0.2425615 | 105.65 | 51.56667 | 104.3333 | 66.25 | 25.3 | 0 | 0 | 31.1 | 73.51667 | 116.1667 | 105.5667 | 300.0833
0.4000134 | 0.2347686 | 0.1448915 | 0.0840124 | 0.09852571 | 0.06324118 | 0.2203265 | 205.2333 | 393.25 | 8.3 | 14.38333 | 105.4 | 33.13333 | 0 | 54.51667 | 405.5667 | 15.61667 | 17.01667 | 228.3
0.413874 | 0.230563 | 0.1624861 | 0.0840124 | 0.1397453 | 0.06324118 | 0.2158177 | 126.35 | 84.05 | 87.61667 | 60.3 | 58.4 | 16.16667 | 0 | 49.78333 | 132.6333 | 72.3 | 44.06667 | 222.45
0.3813732 | 0.2304555 | 0.1624861 | 0.0840124 | 0.09313392 | 0.06934058 | 0.2256968 | 86.41667 | 101.65 | 83.61667 | 55.23333 | 47.48333 | 0 | 0 | 43.78333 | 150.3667 | 62.58333 | 91.25 | 235.1333
0.4125375 | 0.2334835 | 0.1624861 | 0.0533033 | 0.09852571 | 0.06268769 | 0.237988 | 130.5167 | 28.5 | 24 | 0 | 0 | 0 | 0 | 63.88333 | 182.1333 | 37.18333 | 0 | 80.51667
0.3466135 | 0.1557105 | 0.1842629 | 0.0840124 | 0.07370518 | 0.06324118 | 0.2397078 | 89.91667 | 95.46667 | 130.95 | 64.63333 | 17.16667 | 0 | 0 | 36.15 | 87.35 | 85 | 44.36667 | 322.4
0.4160535 | 0.226087 | 0.1624861 | 0.0840124 | 0.129097 | 0.06324118 | 0.2287625 | 76.58333 | 115.75 | 131.8 | 60.06667 | 58.51667 | 21.28333 | 19.4 | 37.48333 | 184.5833 | 80.53333 | 78.01667 | 272.5
0.4387211 | 0.2422735 | 0.1624861 | 0.0840124 | 0.08170515 | 0.06324118 | 0.2373002 | 105.95 | 104.1167 | 86.63333 | 100.0667 | 24.63333 | 0 | 0 | 32.31667 | 154.1333 | 52.63333 | 34.21667 | 233.45
0.3846154 | 0.2977071 | 0.1624861 | 0.06804734 | 0.09852571 | 0.06324118 | 0.2496302 | 74.63333 | 27.68333 | 251.8167 | 128.75 | 15.68333 | 0 | 0 | 34.01667 | 57.21667 | 36.83333 | 0 | 382.25
0.3982332 | 0.1667845 | 0.1279152 | 0.0840124 | 0.07067138 | 0.06324118 | 0.2363958 | 132.3833 | 83.46667 | 103.2833 | 66.41667 | 23.76667 | 0 | 0 | 33.38333 | 116.7 | 82.21667 | 77.98333 | 320
0.3995166 | 0.3342541 | 0.1624861 | 0.0840124 | 0.04212707 | 0.06324118 | 0.2241022 | 88.31667 | 109.1167 | 132.7333 | 53.9 | 82.11667 | 10.53333 | 14.21667 | 36.31667 | 144 | 117.5167 | 17.85 | 344.7667
0.5136865 | 0.2481337 | 0.1624861 | 0.0840124 | 0.09852571 | 0.06324118 | 0.2381799 | 82.53333 | 81.73333 | 194.8 | 135 | 11.53333 | 0 | 0 | 29.4 | 149.6667 | 31.41667 | 0 | 93.2
0.4228279 | 0.2201022 | 0.1624861 | 0.0840124 | 0.08517888 | 0.04770017 | 0.2241908 | 108.1333 | 92.88333 | 100.7333 | 77.11667 | 108 | 10.81667 | 0 | 48.58333 | 210.45 | 17.1 | 36 | 218.3
0.2571007 | 0.3083733 | 0.1624861 | 0.1892291 | 0.09852571 | 0.06324118 | 0.2452969 | 149.4833 | 7.3 | 97.7 | 125.9333 | 13.06667 | 9.783333 | 0 | 53.85 | 75.51667 | 31.33333 | 15.41667 | 260.8333
0.4198499 | 0.1605706 | 0.1624861 | 0.0840124 | 0.2062741 | 0.06324118 | 0.2133054 | 130.5333 | 96.91667 | 91.25 | 62.75 | 0 | 0 | 0 | 39.21667 | 123.8833 | 56.21667 | 42.68333 | 264.2667
0.3997285 | 0.2863929 | 0.1624861 | 0.0840124 | 0.0844927 | 0.06324118 | 0.2293858 | 113.65 | 32.9 | 90.36667 | 124.85 | 75.21667 | 14.25 | 32.03333 | 54.13333 | 107.5667 | 26.96667 | 29.18333 | 324.1
0.407439 | 0.2183742 | 0.1624861 | 0.0840124 | 0.1069199 | 0.03285799 | 0.2344089 | 117.4833 | 23.78333 | 176.7 | 126.9167 | 20.23333 | 0 | 0 | 75.4 | 48.53333 | 129.35 | 52.03333 | 353.3
0.2194849 | 0.3620754 | 0.1739455 | 0.0840124 | 0.09852571 | 0.06324118 | 0.2444942 | 110.3667 | 55.53333 | 189.1333 | 155.55 | 20.11667 | 4.966667 | 0 | 56.38333 | 164.1 | 42.23333 | 0 | 272.9833
0.3857435 | 0.2326057 | 0.1624861 | 0.0840124 | 0.1480218 | 0.06324118 | 0.2336289 | 131.3167 | 55.88333 | 139.3667 | 69 | 9.05 | 0 | 0 | 26.2 | 116.75 | 87.85 | 143.9 | 311.9333
0.4162988 | 0.2322581 | 0.1624861 | 0.0840124 | 0.0434635 | 0.08760611 | 0.2203735 | 86.06667 | 117.7333 | 80.55 | 65.16667 | 18.36667 | 0 | 0 | 43.9 | 144.6333 | 40.53333 | 49 | 236.5
0.4197677 | 0.2371844 | 0.1624861 | 0.06016554 | 0.09852571 | 0.05912221 | 0.2237602 | 93.3 | 43.96667 | 136.5 | 74.36667 | 56.65 | 22.11667 | 0 | 43.65 | 77.6 | 124.0667 | 65.51667 | 322.7833
0.4333925 | 0.2557726 | 0.1624861 | 0.0840124 | 0.08454707 | 0.06324118 | 0.2262877 | 125.2833 | 66.05 | 127.45 | 144.4167 | 38.08333 | 0 | 0 | 43.75 | 131.25 | 89.96667 | 36.48333 | 310.7333
0.4048834 | 0.244898 | 0.1624861 | 0.0840124 | 0.09852571 | 0.1166181 | 0.2336006 | 64.16667 | 26.21667 | 217.5833 | 70.3 | 26.41667 | 23.8 | 37.1 | 36.76667 | 179.6833 | 141.55 | 20.43333 | 226.5333
0.414699 | 0.2324576 | 0.127702 | 0.0840124 | 0.09852571 | 0.06324118 | 0.2251413 | 237.4 | 118.0833 | 131.7833 | 12.38333 | 0 | 0 | 0 | 97.45 | 97.3 | 153.55 | 29.93333 | 400.2833
0.3536977 | 0.2180903 | 0.1624861 | 0.1677618 | 0.09852571 | 0.03495037 | 0.2254998 | 108.6167 | 19.33333 | 144.0667 | 133.1 | 26.03333 | 10.98333 | 0 | 63.21667 | 30.56667 | 144.9 | 46.71667 | 349.8833
0.3942282 | 0.2183893 | 0.1624861 | 0.08416107 | 0.09852571 | 0.08543624 | 0.2177852 | 132.8833 | 45.9 | 148.4 | 152.8167 | 12.15 | 0 | 0 | 43.76667 | 109.7667 | 89.93333 | 14.25 | 358.7
0.172698 | 0.3615192 | 0.2196345 | 0.0840124 | 0.09852571 | 0.06324118 | 0.2461483 | 79.55 | 36.68333 | 250.9667 | 118.1 | 16.96667 | 11.25 | 0 | 33.98333 | 226.1 | 9.166667 | 0 | 243.2
0.3704809 | 0.2305141 | 0.1624861 | 0.0840124 | 0.1466003 | 0.06324118 | 0.2524046 | 105.0167 | 73.65 | 86.48333 | 62.16667 | 57.6 | 8.283333 | 0 | 26.2 | 142.45 | 56.93333 | 74.46667 | 238.7833
0.2297101 | 0.2315217 | 0.225 | 0.0840124 | 0.09852571 | 0.07789855 | 0.2358696 | 75.35 | 108.0833 | 111.9333 | 189.8833 | 48.78333 | 0 | 0 | 28.76667 | 181.3833 | 70.15 | 15.43333 | 346.4167
0.4333443 | 0.220626 | 0.1624861 | 0.0840124 | 0.09852571 | 0.1124876 | 0.233542 | 119.3667 | 63.56667 | 197.6833 | 41.53333 | 56.96667 | 0 | 0 | 33.01667 | 88.88333 | 51.68333 | 10.55 | 372.5333
0.201693 | 0.3338241 | 0.2270887 | 0.0840124 | 0.09852571 | 0.06324118 | 0.2373942 | 159.2667 | 83.3 | 194.0333 | 128.0167 | 21.28333 | 22 | 0 | 82.51667 | 143.5667 | 17.11667 | 0 | 308.9667
0.4039908 | 0.349035 | 0.1624861 | 0.0840124 | 0.09852571 | 0.06324118 | 0.2469742 | 156.0667 | 167.7167 | 89.35 | 77.88333 | 19.83333 | 8.9 | 0 | 56.45 | 236.3167 | 12.7 | 28 | 233.6167
0.3256809 | 0.2656778 | 0.2727626 | 0.03151751 | 0.09852571 | 0.03268482 | 0.3373541 | 133.0167 | 114.2167 | 138.95 | 97.85 | 8.95 | 0 | 0 | 43.48333 | 200 | 126.6167 | 13.16667 | 295.9333
0.372636 | 0.3597324 | 0.1624861 | 0.04096402 | 0.09852571 | 0.06324118 | 0.2266676 | 99.26667 | 97.86667 | 61.23333 | 193.0667 | 0 | 0 | 0 | 27.41667 | 140.6833 | 15.15 | 18.45 | 278.7333
0.2431644 | 0.240977 | 0.2198323 | 0.0840124 | 0.09852571 | 0.05687204 | 0.2391542 | 108.15 | 43.36667 | 201.3 | 109.6 | 33.43333 | 8.216667 | 0 | 40.15 | 195.6667 | 131.55 | 10.78333 | 255.85
0.4157815 | 0.2379639 | 0.1624861 | 0.0840124 | 0.09380604 | 0.06324118 | 0.2524486 | 69.18333 | 114.6333 | 105.7167 | 59.66667 | 20.01667 | 0 | 0 | 34.16667 | 137.15 | 19.83333 | 38.53333 | 217.65
0.4319518 | 0.2229768 | 0.1624861 | 0.04963596 | 0.09852571 | 0.06300756 | 0.2324279 | 146.5333 | 64.05 | 187.5833 | 128.4167 | 35.78333 | 0 | 0 | 38.21667 | 170.35 | 194.5667 | 14.08333 | 347.6833
0.1524991 | 0.3309011 | 0.2582999 | 0.0840124 | 0.09852571 | 0.06324118 | 0.2582999 | 291.2833 | 57.93333 | 175.3833 | 187.6167 | 22.48333 | 10.11667 | 14.7 | 200.2 | 168.5167 | 168.7333 | 8.733333 | 406.9833
0.2452026 | 0.2071784 | 0.2338308 | 0.0840124 | 0.09852571 | 0.07675906 | 0.2370291 | 77.31667 | 67.43333 | 188.45 | 109.9667 | 87.03333 | 9.233333 | 0 | 47.55 | 194.6333 | 22.83333 | 0 | 268.85
0.4050677 | 0.2360292 | 0.1624861 | 0.0840124 | 0.09128775 | 0.05067685 | 0.2169386 | 116.7667 | 69.5 | 97.4 | 70.06667 | 28.2 | 15.68333 | 0 | 40.93333 | 128.4667 | 26.85 | 25.13333 | 237.6833
0.1909091 | 0.2178182 | 0.2498182 | 0.0840124 | 0.09852571 | 0.09454545 | 0.2469091 | 102.8833 | 66.18333 | 175.1167 | 25.41667 | 0 | 0 | 0 | 24.26667 | 104.35 | 40.53333 | 11.25 | 330.4833
0.3940197 | 0.2513248 | 0.1624861 | 0.0840124 | 0.09852571 | 0.1184709 | 0.2361847 | 91.15 | 89.8 | 182.2667 | 125.3 | 4.066667 | 0 | 0 | 39.2 | 124.9167 | 43.78333 | 12.15 | 329.1833
0.3722539 | 0.4516908 | 0.2922705 | 0.0840124 | 0.09852571 | 0.06324118 | 0.2560386 | 59.1 | 38.41667 | 145.4333 | 333.4667 | 36.08333 | 23.25 | 58.88333 | 24.66667 | 94.95 | 108.7 | 6.166667 | 526.5667
0.3722539 | 0.5415218 | 0.2050985 | 0.0840124 | 0.09852571 | 0.06324118 | 0.2533797 | 101.4333 | 125.5333 | 119.5833 | 111.9333 | 82.21667 | 6.533333 | 0 | 49.58333 | 255.7833 | 119.7 | 8.45 | 218.7
0.3722539 | 0.4113068 | 0.2896354 | 0.0840124 | 0.09852571 | 0.06324118 | 0.2990578 | 244.4 | 29 | 200.6667 | 35.1 | 0 | 0 | 0 | 31.63333 | 175.9 | 25.63333 | 15.85 | 351.0667
0.3543365 | 0.2372128 | 0.1624861 | 0.1423277 | 0.09852571 | 0.02965159 | 0.2364715 | 111.1 | 50.21667 | 157.8 | 116.5833 | 20.45 | 0 | 0 | 53.96667 | 92.85 | 106.8167 | 6.816667 | 298.5
0.4605002 | 0.2656778 | 0.256848 | 0.0840124 | 0.09852571 | 0.06324118 | 0.2826518 | 117.3833 | 43.36667 | 201.7833 | 142.3833 | 35.93333 | 9.1 | 12.36667 | 33.76667 | 120.9333 | 110.55 | 8.266667 | 367.3667
0.2341577 | 0.3593509 | 0.1441267 | 0.0840124 | 0.09852571 | 0.06324118 | 0.2623648 | 104.3333 | 81.33333 | 137.2167 | 143.3667 | 23.28333 | 29.66667 | 6.1 | 75.33333 | 154.4833 | 256.3667 | 13 | 285.0667
0.3722539 | 0.3001672 | 0.298495 | 0.0388796 | 0.09852571 | 0.08152174 | 0.2809365 | 161.1833 | 13.83333 | 109.6333 | 7.466667 | 0 | 0 | 0 | 24.16667 | 112.9833 | 24.16667 | 24.3 | 301.8333
0.2729767 | 0.2692044 | 0.1244856 | 0.116941 | 0.09852571 | 0.06324118 | 0.2163923 | 95.65 | 33.7 | 243.1 | 140.1167 | 18.26667 | 0 | 0 | 42.43333 | 110.15 | 89.9 | 16.45 | 369.8
0.3722539 | 0.4050684 | 0.2855994 | 0.0840124 | 0.09852571 | 0.06324118 | 0.3093323 | 78.21667 | 106.6667 | 165.5 | 31.51667 | 20.18333 | 15.85 | 0 | 24 | 135.15 | 174.1167 | 33.41667 | 264.5
0.3722539 | 0.4182042 | 0.3062731 | 0.0840124 | 0.09852571 | 0.06324118 | 0.2755228 | 140.55 | 17.7 | 187.7 | 85.16667 | 15.23333 | 0 | 0 | 52.26667 | 59.88333 | 31.18333 | 12.36667 | 334.5833
0.4401013 | 0.2323561 | 0.1624861 | 0.04994571 | 0.09852571 | 0.05066956 | 0.2269273 | 84.25 | 115.15 | 161.75 | 157.0167 | 23.3 | 0 | 0 | 43.56667 | 215.4 | 42.91667 | 20.75 | 271.4833
0.3722539 | 0.4568277 | 0.2635983 | 0.0840124 | 0.09852571 | 0.06324118 | 0.279574 | 78.55 | 28.95 | 196.2667 | 108.6 | 17.58333 | 0 | 0 | 38.16667 | 86.91667 | 65.85 | 12.45 | 322.4333
0.4177122 | 0.2247232 | 0.1624861 | 0.1195572 | 0.09852571 | 0.06324118 | 0.2380074 | 90 | 33.45 | 238.0167 | 122.3667 | 11.25 | 0 | 0 | 43.7 | 55.96667 | 94.25 | 11.15 | 394.6333
0.3722539 | 0.4703247 | 0.2609183 | 0.0840124 | 0.09852571 | 0.06324118 | 0.268757 | 141.8667 | 34.45 | 161.35 | 12.35 | 0 | 0 | 0 | 65.48333 | 106.8833 | 137.3333 | 13.25 | 299.0333
0.4339199 | 0.2452265 | 0.1624861 | 0.08386372 | 0.09852571 | 0.06324118 | 0.2369899 | 75.66667 | 83.95 | 180.8833 | 124.1333 | 6.816667 | 0 | 0 | 32.21667 | 101.9 | 43.46667 | 22.45 | 364.95
0.3722539 | 0.4764998 | 0.2567826 | 0.0840124 | 0.09852571 | 0.06324118 | 0.2667176 | 95.13333 | 28.01667 | 154.15 | 78.43333 | 40.13333 | 8.15 | 0 | 49.71667 | 48.55 | 88.3 | 24.41667 | 301.8667
0.4267323 | 0.2741386 | 0.1624861 | 0.0840124 | 0.09852571 | 0.06399091 | 0.2351382 | 80.21667 | 74.48333 | 199.5167 | 25.16667 | 0 | 0 | 0 | 20.98333 | 116.3 | 31.08333 | 31.2 | 326.5833
0.3722539 | 0.4501443 | 0.2845463 | 0.0840124 | 0.09852571 | 0.06324118 | 0.2653094 | 81.23333 | 22.65 | 155.85 | 95.98333 | 25.43333 | 8.266667 | 0 | 40.55 | 47.06667 | 150.5833 | 18.95 | 321.95
0.4187874 | 0.2339072 | 0.1624861 | 0.05763473 | 0.09852571 | 0.05314371 | 0.2365269 | 83.25 | 45.3 | 241.05 | 114.7333 | 9.616667 | 0 | 0 | 34.05 | 80.8 | 134.4167 | 8.05 | 367.75
0.3268022 | 0.3238447 | 0.1109057 | 0.0840124 | 0.09852571 | 0.06324118 | 0.2384473 | 70.25 | 36.66667 | 245.5167 | 54.28333 | 0 | 0 | 0 | 28.98333 | 59.43333 | 52.25 | 5.733333 | 372.95
0.2087667 | 0.333581 | 0.2154532 | 0.0840124 | 0.09852571 | 0.06324118 | 0.2421991 | 98.36667 | 64.96667 | 224.1333 | 125.6667 | 10.13333 | 0 | 0 | 28.35 | 150.2333 | 86.33333 | 9.45 | 352.9833
0.2648469 | 0.3238657 | 0.1707857 | 0.0840124 | 0.09852571 | 0.06324118 | 0.2405017 | 99 | 89.38333 | 235.1333 | 4.1 | 0 | 0 | 0 | 36.41667 | 136.1 | 100.3333 | 7.116667 | 360.85
0.4031238 | 0.2301971 | 0.1624861 | 0.0840124 | 0.09852571 | 0.1353663 | 0.2313128 | 83.53333 | 94.05 | 219.55 | 113.6167 | 17.4 | 0 | 0 | 32.68333 | 131.1333 | 83.41667 | 7.683333 | 356.4333
0.1381603 | 0.3380126 | 0.2807536 | 0.0840124 | 0.09852571 | 0.06324118 | 0.2430735 | 138.4833 | 65.9 | 193.3167 | 102.2833 | 5.45 | 0 | 0 | 43.41667 | 142.7833 | 63.46667 | 14.71667 | 312.1333
0.1492375 | 0.3438635 | 0.2389252 | 0.0840124 | 0.09852571 | 0.06324118 | 0.2679739 | 93.81667 | 41.01667 | 75.76667 | 122.2833 | 154.7833 | 19.01667 | 0 | 35.28333 | 103.45 | 146.6167 | 25.26667 | 341.1667
0.275562 | 0.3339376 | 0.1537346 | 0.0840124 | 0.09852571 | 0.06324118 | 0.2367658 | 104.8333 | 28.81667 | 231.0167 | 20.48333 | 0 | 0 | 0 | 36.88333 | 56.95 | 106.8833 | 24.56667 | 376.75
0.2234313 | 0.2393906 | 0.2368517 | 0.0840124 | 0.09852571 | 0.06347479 | 0.2368517 | 66.9 | 18.9 | 75.95 | 10.26667 | 0 | 0 | 0 | 49.68333 | 18.38333 | 46.01667 | 38.88333 | 343.4833
0.2581792 | 0.3236131 | 0.1927454 | 0.0840124 | 0.09852571 | 0.06324118 | 0.2254623 | 85.41667 | 69.98333 | 208.1 | 13.95 | 0 | 0 | 0 | 29.08333 | 101.8167 | 217.0833 | 10.15 | 355.5667
0.2212851 | 0.3678715 | 0.1277108 | 0.0840124 | 0.09852571 | 0.06324118 | 0.2831325 | 109.5333 | 62.21667 | 183.2667 | 33.55 | 0 | 0 | 0 | 39.95 | 159.8833 | 49.76667 | 13.9 | 241.35
0.3722539 | 0.419598 | 0.2943886 | 0.0840124 | 0.09852571 | 0.06324118 | 0.2860134 | 256.2167 | 12.81667 | 187.5 | 51.13333 | 0 | 0 | 0 | 36.85 | 186.4 | 11.71667 | 16.9 | 286.8167
0.1445271 | 0.3400638 | 0.2550478 | 0.0840124 | 0.09852571 | 0.06324118 | 0.2603613 | 182.0667 | 59.35 | 179.45 | 39.56667 | 0 | 0 | 0 | 49.08333 | 156.7167 | 24.35 | 52.28333 | 319.1167
0.3722539 | 0.4429679 | 0.2746401 | 0.0840124 | 0.09852571 | 0.06324118 | 0.282392 | 134.0667 | 68.35 | 133.3667 | 20.48333 | 0 | 0 | 0 | 28.66667 | 161.8833 | 102.7333 | 9.716667 | 347.9333
0.3722539 | 0.4720594 | 0.2837046 | 0.0840124 | 0.09852571 | 0.06324118 | 0.244236 | 77.86667 | 58.7 | 190.9833 | 82.53333 | 0 | 0 | 0 | 31.56667 | 87.63333 | 52.2 | 34.78333 | 302.8333
0.3722539 | 0.4570118 | 0.2728315 | 0.0840124 | 0.09852571 | 0.06324118 | 0.2701567 | 69.16667 | 24.11667 | 120.15 | 175.6833 | 60.43333 | 10.76667 | 11.58333 | 30.56667 | 57.93333 | 99.85 | 4.116667 | 375.8167
0.3722539 | 0.4731343 | 0.2626866 | 0.0840124 | 0.09852571 | 0.06324118 | 0.2641791 | 93.98333 | 43.03333 | 247.95 | 114.1833 | 8.483333 | 0 | 0 | 42.46667 | 126.6333 | 8.15 | 0 | 307.4333
0.1861163 | 0.3748593 | 0.1624765 | 0.0840124 | 0.09852571 | 0.06324118 | 0.2765478 | 89.2 | 30.93333 | 188.6 | 52.41667 | 8.166667 | 0 | 0 | 48.61667 | 83.53333 | 186.25 | 5.466667 | 216.95

## Feature_Influence
feature | coef | category
Chips(frac) | 0.9605348 | Feed Fraction
Actual Carbon Yeild(frac) | 0.8641329 | Feed Fraction
Nylon(frac) | 0.4194541 | Feed Fraction
Others(frac) | 0.05197852 | Feed Fraction
PCR Chips(M)(frac) | -0.05579554 | Feed Fraction
PCR Chips(S)(frac) | -0.1600794 | Feed Fraction
Radial(frac) | -1.018093 | Feed Fraction
200(first reach time)-200(last reach time) temp zone separator [min] | 0.7308932 | Zone Time [min]
50-200 temp zone Reactor [min] | 0.4214162 | Zone Time [min]
300-400 temp zone separator [min] | 0.3143244 | Zone Time [min]
100-200 temp zone separator [min] | 0.1481509 | Zone Time [min]
500-520 temp zone Reactor [min] | 0.03150993 | Zone Time [min]
450-480 temp zone Reactor [min] | -0.1094034 | Zone Time [min]
50-100 temp zone separator [min] | -0.1868841 | Zone Time [min]
480-500 temp zone Reactor [min] | -0.229109 | Zone Time [min]
300-400 temp zone Reactor [min] | -0.3534226 | Zone Time [min]
400-450 temp zone Reactor [min] | -0.8390023 | Zone Time [min]
200-300 temp zone separator [min] | -0.9400378 | Zone Time [min]
200-300 temp zone Reactor [min] | -1.219112 | Zone Time [min]

## ZoneTime_Recommendations
zone_time_feature | coef | min | median | max | suggested_minutes
50-200 temp zone Reactor [min] | 0.4214162 | 55.03333 | 104.925 | 580.3 | 164.5633
200-300 temp zone Reactor [min] | -1.219112 | 7.25 | 58.7 | 393.25 | 23.79667
300-400 temp zone Reactor [min] | -0.3534226 | 8.3 | 128.55 | 252.2833 | 49.11667
400-450 temp zone Reactor [min] | -0.8390023 | 0 | 77.88333 | 333.4667 | 17.65333
450-480 temp zone Reactor [min] | -0.1094034 | 0 | 20.01667 | 199.8 | 0
480-500 temp zone Reactor [min] | -0.229109 | 0 | 1.433333 | 83.63333 | 0
500-520 temp zone Reactor [min] | 0.03150993 | 0 | 0 | 236.4 | 16.62
50-100 temp zone separator [min] | -0.1868841 | 19.05 | 36.76667 | 410.8833 | 26.09
100-200 temp zone separator [min] | 0.1481509 | 18.38333 | 126.6333 | 683.6167 | 198.2667
200-300 temp zone separator [min] | -0.9400378 | 8.116667 | 54.03333 | 276.7167 | 22.02667
300-400 temp zone separator [min] | 0.3143244 | 0 | 19.05 | 143.9 | 52.56333
200(first reach time)-200(last reach time) temp zone separator [min] | 0.7308932 | 80.51667 | 288.05 | 526.5667 | 361.46

## Batch_Analysis
Batch | Actual_OilPct | Pred_OilPct_at_ActualTimes | Pred_OilPct_at_RecommendedTimes | Predicted_Gain_Points | Yield_Class
2 | 30.7 | 38.8999 | 44.68206 | 5.782155 | Low
12 | 41.47 | 36.81214 | 44.70999 | 7.897841 | Medium
13 | 37.81 | 37.89832 | 43.36663 | 5.468304 | Low
14 | 42.54 | 41.63267 | 46.90657 | 5.273899 | Medium
15 | 34.94 | 36.91918 | 43.72926 | 6.810076 | Low
16 | 33.64 | 34.40659 | 46.7868 | 12.38021 | Low
17 | 39.37 | 39.58475 | 43.78088 | 4.196126 | Medium
18 | 40.54 | 42.58293 | 47.57628 | 4.993353 | Medium
19 | 41.28 | 41.86306 | 48.3033 | 6.440238 | Medium
21 | 40.18 | 43.61089 | 47.46887 | 3.857986 | Medium
22 | 42.73 | 40.53134 | 46.80337 | 6.272034 | Good
21 | 54.01 | 40.95317 | 44.62758 | 3.674411 | Good
3 | 38.83 | 41.92326 | 47.19196 | 5.2687 | Medium
22 | 40.76 | 43.36801 | 46.0556 | 2.68759 | Medium
23 | 40.99 | 40.6117 | 47.41633 | 6.804633 | Medium
23 | 39.28 | 39.40647 | 41.76836 | 2.361891 | Medium
24 | 40.28 | 39.0479 | 45.71443 | 6.666531 | Medium
24 | 37.77 | 36.76517 | 43.24891 | 6.483736 | Low
25 | 41.78 | 39.85955 | 46.63227 | 6.772716 | Medium
25 | 36.79 | 41.63557 | 45.78823 | 4.152659 | Low
26 | 41.43 | 40.09717 | 45.96868 | 5.871505 | Medium
25 | 47.1 | 40.91647 | 43.6103 | 2.693827 | Good
22 | 37.05 | 37.53039 | 43.08203 | 5.551638 | Low
24 | 38.42 | 35.80595 | 42.02091 | 6.214959 | Medium
26 | 48.47 | 39.4773 | 44.69064 | 5.213345 | Good
27 | 37.04 | 40.8643 | 47.35547 | 6.491175 | Low
26 | 42.25 | 37.96893 | 41.83252 | 3.863596 | Medium
26 | 41.13 | 41.58734 | 42.41399 | 0.8266484 | Medium
25 | 44.66 | 40.04555 | 47.03926 | 6.993708 | Good
27 | 37.28 | 38.1367 | 40.98892 | 2.852223 | Low
28 | 43.76 | 39.33935 | 44.968 | 5.628648 | Good
26 | 37.55 | 41.75645 | 44.21929 | 2.462834 | Low
26 | 38.08 | 37.18932 | 41.00644 | 3.817121 | Medium
29 | 38.53 | 40.21739 | 46.75029 | 6.532908 | Medium
28 | 37.52 | 39.28573 | 44.09417 | 4.808438 | Low
27 | 45.68 | 39.16234 | 45.25249 | 6.090151 | Good
30 | 39.67 | 40.90629 | 46.16747 | 5.261175 | Medium
29 | 33.51 | 38.5297 | 42.27451 | 3.744812 | Low
27 | 37.56 | 37.26941 | 42.26338 | 4.993967 | Low
28 | 45.68 | 41.68105 | 46.61448 | 4.933433 | Good
31 | 40.99 | 40.6664 | 48.31422 | 7.647822 | Medium
30 | 40.03 | 40.36898 | 44.25657 | 3.887587 | Medium
27 | 33.43 | 39.19088 | 44.51656 | 5.325676 | Low
29 | 40.13 | 38.69682 | 45.33056 | 6.633739 | Medium
32 | 40.91 | 38.69725 | 45.82154 | 7.12429 | Medium
31 | 31.63 | 41.1286 | 44.93532 | 3.806715 | Low
30 | 38.51 | 41.38025 | 45.80349 | 4.423246 | Medium
4 | 43.19 | 42.42657 | 47.96189 | 5.535324 | Good
30 | 35.43 | 42.81336 | 44.44021 | 1.626849 | Low
33 | 37 | 38.68824 | 46.30914 | 7.620904 | Low
33 | 37.45 | 40.58902 | 46.65421 | 6.065186 | Low
31 | 41.61 | 37.97937 | 43.72128 | 5.741909 | Medium
32 | 37.53 | 42.25463 | 46.17752 | 3.922884 | Low
34 | 38.99 | 42.33004 | 46.75824 | 4.428205 | Medium
34 | 37.57 | 38.49096 | 46.78569 | 8.294724 | Low
31 | 42.31 | 39.13928 | 44.40283 | 5.263556 | Medium
33 | 43.83 | 42.20089 | 46.96694 | 4.766051 | Good
35 | 41.1 | 39.83011 | 47.04281 | 7.212703 | Medium
35 | 38.97 | 40.85346 | 46.82844 | 5.97498 | Medium
31 | 45.26 | 41.03209 | 46.35203 | 5.319942 | Good
34 | 36.73 | 42.06144 | 47.3581 | 5.296658 | Low
36 | 38.32 | 42.52489 | 45.25843 | 2.733547 | Medium
36 | 37.92 | 38.27337 | 46.76945 | 8.496086 | Medium
33 | 38.97 | 39.67036 | 44.45263 | 4.78227 | Medium
35 | 37.05 | 39.86328 | 46.70922 | 6.845938 | Low
34 | 37.97 | 40.82924 | 44.9065 | 4.077264 | Medium
37 | 39.32 | 43.23194 | 46.98994 | 3.757999 | Medium
37 | 41.78 | 36.5734 | 46.91987 | 10.34648 | Medium
35 | 41.75 | 37.56879 | 42.36261 | 4.79382 | Medium
36 | 35.93 | 36.9032 | 42.7692 | 5.866005 | Low
37 | 37.53 | 42.29894 | 46.43837 | 4.139425 | Low
39 | 42.13 | 39.87194 | 45.5439 | 5.671958 | Medium
40 | 43.57 | 42.6393 | 47.09114 | 4.451843 | Good
36 | 40.48 | 42.06282 | 45.99464 | 3.931818 | Medium
37 | 44.11 | 41.49646 | 46.83585 | 5.339388 | Good
38 | 39.89 | 41.26479 | 46.9759 | 5.71111 | Medium
41 | 42.94 | 41.44388 | 47.52102 | 6.077145 | Good
37 | 42.44 | 44.16083 | 48.20342 | 4.042591 | Medium
38 | 34.84 | 34.628 | 45.79504 | 11.16703 | Low
39 | 41.38 | 40.09221 | 45.95179 | 5.859575 | Medium
40 | 40.51 | 41.17719 | 46.34656 | 5.169377 | Medium
42 | 42.08 | 42.86502 | 47.14827 | 4.283256 | Medium
38 | 44.28 | 42.53803 | 47.94097 | 5.402941 | Good
39 | 41 | 40.37053 | 46.60007 | 6.229534 | Medium
41 | 44.57 | 40.71496 | 47.0084 | 6.293439 | Good
43 | 39.86 | 42.18341 | 46.84971 | 4.666298 | Medium
38 | 45.87 | 42.71597 | 46.88531 | 4.16934 | Good
40 | 33.96 | 38.93856 | 45.43303 | 6.494468 | Low
5 | 34.54 | 38.64114 | 47.30099 | 8.659853 | Low
42 | 43.53 | 40.78868 | 46.50365 | 5.714966 | Good
44 | 37.3 | 41.26198 | 45.2973 | 4.035321 | Low
40 | 41.61 | 41.41885 | 46.4217 | 5.002855 | Medium
41 | 41.64 | 41.98283 | 46.05481 | 4.071978 | Medium
43 | 38.62 | 41.59846 | 46.82003 | 5.22157 | Medium
45 | 37.93 | 38.8853 | 45.38595 | 6.500651 | Medium
41 | 44.11 | 43.65638 | 46.58731 | 2.930932 | Good
42 | 32.74 | 40.57669 | 46.39435 | 5.817658 | Low
44 | 41.34 | 41.2849 | 46.4593 | 5.1744 | Medium
44 | 36.08 | 40.36244 | 46.35938 | 5.996942 | Low
46 | 34.88 | 39.91062 | 46.82048 | 6.909861 | Low
42 | 41.56 | 40.93625 | 45.78097 | 4.844725 | Medium
45 | 38.55 | 40.11267 | 45.73181 | 5.619144 | Medium
45 | 47.41 | 40.80412 | 46.21121 | 5.407093 | Good
47 | 41.69 | 40.46173 | 46.09759 | 5.63586 | Medium
43 | 49.03 | 42.72695 | 47.37937 | 4.652418 | Good
46 | 36.18 | 39.85397 | 47.28204 | 7.428065 | Low
47 | 35.75 | 43.28037 | 47.16288 | 3.882509 | Low
48 | 37.93 | 40.13842 | 46.23835 | 6.099927 | Medium
44 | 43.06 | 39.51315 | 46.23945 | 6.726299 | Good
48 | 41.45 | 45.62005 | 52.943 | 7.322949 | Medium
48 | 38.72 | 38.82702 | 45.33263 | 6.505614 | Medium
49 | 38.75 | 40.21482 | 47.23192 | 7.0171 | Medium
45 | 43.62 | 41.71285 | 47.60246 | 5.889614 | Good
49 | 42.08 | 39.74233 | 47.10915 | 7.366827 | Medium
49 | 40.78 | 40.52635 | 47.55426 | 7.027905 | Medium
50 | 36.38 | 41.56761 | 47.79434 | 6.226724 | Low
46 | 43.93 | 40.98658 | 45.94822 | 4.961638 | Good
48 | 59.63 | 44.55477 | 48.24578 | 3.691012 | Good
51 | 45.73 | 40.76951 | 46.83215 | 6.062631 | Good
50 | 39.22 | 40.5581 | 47.91845 | 7.36035 | Medium
51 | 31.31 | 36.31364 | 45.33605 | 9.022411 | Low
49 | 42.49 | 48.71953 | 50.17538 | 1.455847 | Medium
52 | 45.9 | 39.85514 | 46.16791 | 6.312772 | Good
51 | 38.19 | 44.58821 | 50.62151 | 6.033304 | Medium
52 | 37.95 | 35.31224 | 45.72576 | 10.41352 | Medium
51 | 65.77 | 49.6938 | 50.90509 | 1.211288 | Good
54 | 40.38 | 38.62243 | 44.15771 | 5.535278 | Medium
6 | 36.05 | 42.83053 | 50.61912 | 7.788596 | Low
53 | 69.05 | 46.06412 | 49.36571 | 3.301587 | Good
55 | 44.27 | 39.22015 | 46.76691 | 7.546768 | Good
54 | 46.2 | 43.3951 | 48.39151 | 4.996411 | Good
56 | 40.82 | 41.66567 | 46.88391 | 5.218244 | Medium
55 | 45.51 | 43.25615 | 47.73051 | 4.474365 | Good
57 | 40.24 | 41.44637 | 46.91754 | 5.471168 | Medium
58 | 42.43 | 42.56586 | 47.50434 | 4.938486 | Medium
58 | 41.16 | 42.76869 | 46.52895 | 3.760258 | Medium
59 | 42.99 | 42.24911 | 48.20465 | 5.95554 | Good
60 | 40.76 | 40.70067 | 47.05002 | 6.349344 | Medium
61 | 40.36 | 40.88139 | 44.79967 | 3.918274 | Medium
62 | 40.2 | 40.26316 | 46.27238 | 6.009216 | Medium
63 | 44.81 | 40.73068 | 45.71726 | 4.986588 | Good
65 | 43.54 | 40.26976 | 46.91453 | 6.644771 | Good
66 | 43.92 | 41.84034 | 47.15637 | 5.31603 | Good
7 | 47.81 | 41.08078 | 47.49069 | 6.409916 | Good
68 | 41.67 | 41.66416 | 45.18815 | 3.523984 | Medium
71 | 40.6 | 45.5373 | 47.39203 | 1.854731 | Medium
72 | 39.22 | 38.86748 | 45.42324 | 6.555768 | Medium
74 | 40.36 | 41.4103 | 46.21123 | 4.800928 | Medium
75 | 49.83 | 47.96922 | 49.60163 | 1.632413 | Good
78 | 38.26 | 44.90042 | 47.4632 | 2.562782 | Medium
79 | 42.23 | 44.87353 | 48.85304 | 3.979507 | Medium
80 | 37.86 | 42.13472 | 47.03942 | 4.904693 | Low
8 | 32.55 | 42.17933 | 48.13958 | 5.960245 | Low
10 | 45.49 | 42.6141 | 47.53196 | 4.917863 | Good
11 | 35.51 | 39.01038 | 46.33387 | 7.323481 | Low

## Batch_Recommendations
Batch | Actual_OilPct | Pred_OilPct_at_ActualTimes | Pred_OilPct_at_RecommendedTimes | Predicted_Gain_Points | Yield_Class | Recommendation
2 | 30.7 | 38.8999 | 44.68206 | 5.782155 | Low | Shift time towards suggested mins for +5.8 points.
12 | 41.47 | 36.81214 | 44.70999 | 7.897841 | Medium | Shift time towards suggested mins for +7.9 points.
13 | 37.81 | 37.89832 | 43.36663 | 5.468304 | Low | Shift time towards suggested mins for +5.5 points.
14 | 42.54 | 41.63267 | 46.90657 | 5.273899 | Medium | Shift time towards suggested mins for +5.3 points.
15 | 34.94 | 36.91918 | 43.72926 | 6.810076 | Low | Shift time towards suggested mins for +6.8 points.
16 | 33.64 | 34.40659 | 46.7868 | 12.38021 | Low | Shift time towards suggested mins for +12.4 points.
17 | 39.37 | 39.58475 | 43.78088 | 4.196126 | Medium | Shift time towards suggested mins for +4.2 points.
18 | 40.54 | 42.58293 | 47.57628 | 4.993353 | Medium | Shift time towards suggested mins for +5.0 points.
19 | 41.28 | 41.86306 | 48.3033 | 6.440238 | Medium | Shift time towards suggested mins for +6.4 points.
21 | 40.18 | 43.61089 | 47.46887 | 3.857986 | Medium | Shift time towards suggested mins for +3.9 points.
22 | 42.73 | 40.53134 | 46.80337 | 6.272034 | Good | Shift time towards suggested mins for +6.3 points.
21 | 54.01 | 40.95317 | 44.62758 | 3.674411 | Good | Shift time towards suggested mins for +3.7 points.
3 | 38.83 | 41.92326 | 47.19196 | 5.2687 | Medium | Shift time towards suggested mins for +5.3 points.
22 | 40.76 | 43.36801 | 46.0556 | 2.68759 | Medium | Shift time towards suggested mins for +2.7 points.
23 | 40.99 | 40.6117 | 47.41633 | 6.804633 | Medium | Shift time towards suggested mins for +6.8 points.
23 | 39.28 | 39.40647 | 41.76836 | 2.361891 | Medium | Shift time towards suggested mins for +2.4 points.
24 | 40.28 | 39.0479 | 45.71443 | 6.666531 | Medium | Shift time towards suggested mins for +6.7 points.
24 | 37.77 | 36.76517 | 43.24891 | 6.483736 | Low | Shift time towards suggested mins for +6.5 points.
25 | 41.78 | 39.85955 | 46.63227 | 6.772716 | Medium | Shift time towards suggested mins for +6.8 points.
25 | 36.79 | 41.63557 | 45.78823 | 4.152659 | Low | Shift time towards suggested mins for +4.2 points.
26 | 41.43 | 40.09717 | 45.96868 | 5.871505 | Medium | Shift time towards suggested mins for +5.9 points.
25 | 47.1 | 40.91647 | 43.6103 | 2.693827 | Good | Shift time towards suggested mins for +2.7 points.
22 | 37.05 | 37.53039 | 43.08203 | 5.551638 | Low | Shift time towards suggested mins for +5.6 points.
24 | 38.42 | 35.80595 | 42.02091 | 6.214959 | Medium | Shift time towards suggested mins for +6.2 points.
26 | 48.47 | 39.4773 | 44.69064 | 5.213345 | Good | Shift time towards suggested mins for +5.2 points.
27 | 37.04 | 40.8643 | 47.35547 | 6.491175 | Low | Shift time towards suggested mins for +6.5 points.
26 | 42.25 | 37.96893 | 41.83252 | 3.863596 | Medium | Shift time towards suggested mins for +3.9 points.
26 | 41.13 | 41.58734 | 42.41399 | 0.8266484 | Medium | Shift time towards suggested mins for +0.8 points.
25 | 44.66 | 40.04555 | 47.03926 | 6.993708 | Good | Shift time towards suggested mins for +7.0 points.
27 | 37.28 | 38.1367 | 40.98892 | 2.852223 | Low | Shift time towards suggested mins for +2.9 points.
28 | 43.76 | 39.33935 | 44.968 | 5.628648 | Good | Shift time towards suggested mins for +5.6 points.
26 | 37.55 | 41.75645 | 44.21929 | 2.462834 | Low | Shift time towards suggested mins for +2.5 points.
26 | 38.08 | 37.18932 | 41.00644 | 3.817121 | Medium | Shift time towards suggested mins for +3.8 points.
29 | 38.53 | 40.21739 | 46.75029 | 6.532908 | Medium | Shift time towards suggested mins for +6.5 points.
28 | 37.52 | 39.28573 | 44.09417 | 4.808438 | Low | Shift time towards suggested mins for +4.8 points.
27 | 45.68 | 39.16234 | 45.25249 | 6.090151 | Good | Shift time towards suggested mins for +6.1 points.
30 | 39.67 | 40.90629 | 46.16747 | 5.261175 | Medium | Shift time towards suggested mins for +5.3 points.
29 | 33.51 | 38.5297 | 42.27451 | 3.744812 | Low | Shift time towards suggested mins for +3.7 points.
27 | 37.56 | 37.26941 | 42.26338 | 4.993967 | Low | Shift time towards suggested mins for +5.0 points.
28 | 45.68 | 41.68105 | 46.61448 | 4.933433 | Good | Shift time towards suggested mins for +4.9 points.
31 | 40.99 | 40.6664 | 48.31422 | 7.647822 | Medium | Shift time towards suggested mins for +7.6 points.
30 | 40.03 | 40.36898 | 44.25657 | 3.887587 | Medium | Shift time towards suggested mins for +3.9 points.
27 | 33.43 | 39.19088 | 44.51656 | 5.325676 | Low | Shift time towards suggested mins for +5.3 points.
29 | 40.13 | 38.69682 | 45.33056 | 6.633739 | Medium | Shift time towards suggested mins for +6.6 points.
32 | 40.91 | 38.69725 | 45.82154 | 7.12429 | Medium | Shift time towards suggested mins for +7.1 points.
31 | 31.63 | 41.1286 | 44.93532 | 3.806715 | Low | Shift time towards suggested mins for +3.8 points.
30 | 38.51 | 41.38025 | 45.80349 | 4.423246 | Medium | Shift time towards suggested mins for +4.4 points.
4 | 43.19 | 42.42657 | 47.96189 | 5.535324 | Good | Shift time towards suggested mins for +5.5 points.
30 | 35.43 | 42.81336 | 44.44021 | 1.626849 | Low | Shift time towards suggested mins for +1.6 points.
33 | 37 | 38.68824 | 46.30914 | 7.620904 | Low | Shift time towards suggested mins for +7.6 points.
33 | 37.45 | 40.58902 | 46.65421 | 6.065186 | Low | Shift time towards suggested mins for +6.1 points.
31 | 41.61 | 37.97937 | 43.72128 | 5.741909 | Medium | Shift time towards suggested mins for +5.7 points.
32 | 37.53 | 42.25463 | 46.17752 | 3.922884 | Low | Shift time towards suggested mins for +3.9 points.
34 | 38.99 | 42.33004 | 46.75824 | 4.428205 | Medium | Shift time towards suggested mins for +4.4 points.
34 | 37.57 | 38.49096 | 46.78569 | 8.294724 | Low | Shift time towards suggested mins for +8.3 points.
31 | 42.31 | 39.13928 | 44.40283 | 5.263556 | Medium | Shift time towards suggested mins for +5.3 points.
33 | 43.83 | 42.20089 | 46.96694 | 4.766051 | Good | Shift time towards suggested mins for +4.8 points.
35 | 41.1 | 39.83011 | 47.04281 | 7.212703 | Medium | Shift time towards suggested mins for +7.2 points.
35 | 38.97 | 40.85346 | 46.82844 | 5.97498 | Medium | Shift time towards suggested mins for +6.0 points.
31 | 45.26 | 41.03209 | 46.35203 | 5.319942 | Good | Shift time towards suggested mins for +5.3 points.
34 | 36.73 | 42.06144 | 47.3581 | 5.296658 | Low | Shift time towards suggested mins for +5.3 points.
36 | 38.32 | 42.52489 | 45.25843 | 2.733547 | Medium | Shift time towards suggested mins for +2.7 points.
36 | 37.92 | 38.27337 | 46.76945 | 8.496086 | Medium | Shift time towards suggested mins for +8.5 points.
33 | 38.97 | 39.67036 | 44.45263 | 4.78227 | Medium | Shift time towards suggested mins for +4.8 points.
35 | 37.05 | 39.86328 | 46.70922 | 6.845938 | Low | Shift time towards suggested mins for +6.8 points.
34 | 37.97 | 40.82924 | 44.9065 | 4.077264 | Medium | Shift time towards suggested mins for +4.1 points.
37 | 39.32 | 43.23194 | 46.98994 | 3.757999 | Medium | Shift time towards suggested mins for +3.8 points.
37 | 41.78 | 36.5734 | 46.91987 | 10.34648 | Medium | Shift time towards suggested mins for +10.3 points.
35 | 41.75 | 37.56879 | 42.36261 | 4.79382 | Medium | Shift time towards suggested mins for +4.8 points.
36 | 35.93 | 36.9032 | 42.7692 | 5.866005 | Low | Shift time towards suggested mins for +5.9 points.
37 | 37.53 | 42.29894 | 46.43837 | 4.139425 | Low | Shift time towards suggested mins for +4.1 points.
39 | 42.13 | 39.87194 | 45.5439 | 5.671958 | Medium | Shift time towards suggested mins for +5.7 points.
40 | 43.57 | 42.6393 | 47.09114 | 4.451843 | Good | Shift time towards suggested mins for +4.5 points.
36 | 40.48 | 42.06282 | 45.99464 | 3.931818 | Medium | Shift time towards suggested mins for +3.9 points.
37 | 44.11 | 41.49646 | 46.83585 | 5.339388 | Good | Shift time towards suggested mins for +5.3 points.
38 | 39.89 | 41.26479 | 46.9759 | 5.71111 | Medium | Shift time towards suggested mins for +5.7 points.
41 | 42.94 | 41.44388 | 47.52102 | 6.077145 | Good | Shift time towards suggested mins for +6.1 points.
37 | 42.44 | 44.16083 | 48.20342 | 4.042591 | Medium | Shift time towards suggested mins for +4.0 points.
38 | 34.84 | 34.628 | 45.79504 | 11.16703 | Low | Shift time towards suggested mins for +11.2 points.
39 | 41.38 | 40.09221 | 45.95179 | 5.859575 | Medium | Shift time towards suggested mins for +5.9 points.
40 | 40.51 | 41.17719 | 46.34656 | 5.169377 | Medium | Shift time towards suggested mins for +5.2 points.
42 | 42.08 | 42.86502 | 47.14827 | 4.283256 | Medium | Shift time towards suggested mins for +4.3 points.
38 | 44.28 | 42.53803 | 47.94097 | 5.402941 | Good | Shift time towards suggested mins for +5.4 points.
39 | 41 | 40.37053 | 46.60007 | 6.229534 | Medium | Shift time towards suggested mins for +6.2 points.
41 | 44.57 | 40.71496 | 47.0084 | 6.293439 | Good | Shift time towards suggested mins for +6.3 points.
43 | 39.86 | 42.18341 | 46.84971 | 4.666298 | Medium | Shift time towards suggested mins for +4.7 points.
38 | 45.87 | 42.71597 | 46.88531 | 4.16934 | Good | Shift time towards suggested mins for +4.2 points.
40 | 33.96 | 38.93856 | 45.43303 | 6.494468 | Low | Shift time towards suggested mins for +6.5 points.
5 | 34.54 | 38.64114 | 47.30099 | 8.659853 | Low | Shift time towards suggested mins for +8.7 points.
42 | 43.53 | 40.78868 | 46.50365 | 5.714966 | Good | Shift time towards suggested mins for +5.7 points.
44 | 37.3 | 41.26198 | 45.2973 | 4.035321 | Low | Shift time towards suggested mins for +4.0 points.
40 | 41.61 | 41.41885 | 46.4217 | 5.002855 | Medium | Shift time towards suggested mins for +5.0 points.
41 | 41.64 | 41.98283 | 46.05481 | 4.071978 | Medium | Shift time towards suggested mins for +4.1 points.
43 | 38.62 | 41.59846 | 46.82003 | 5.22157 | Medium | Shift time towards suggested mins for +5.2 points.
45 | 37.93 | 38.8853 | 45.38595 | 6.500651 | Medium | Shift time towards suggested mins for +6.5 points.
41 | 44.11 | 43.65638 | 46.58731 | 2.930932 | Good | Shift time towards suggested mins for +2.9 points.
42 | 32.74 | 40.57669 | 46.39435 | 5.817658 | Low | Shift time towards suggested mins for +5.8 points.
44 | 41.34 | 41.2849 | 46.4593 | 5.1744 | Medium | Shift time towards suggested mins for +5.2 points.
44 | 36.08 | 40.36244 | 46.35938 | 5.996942 | Low | Shift time towards suggested mins for +6.0 points.
46 | 34.88 | 39.91062 | 46.82048 | 6.909861 | Low | Shift time towards suggested mins for +6.9 points.
42 | 41.56 | 40.93625 | 45.78097 | 4.844725 | Medium | Shift time towards suggested mins for +4.8 points.
45 | 38.55 | 40.11267 | 45.73181 | 5.619144 | Medium | Shift time towards suggested mins for +5.6 points.
45 | 47.41 | 40.80412 | 46.21121 | 5.407093 | Good | Shift time towards suggested mins for +5.4 points.
47 | 41.69 | 40.46173 | 46.09759 | 5.63586 | Medium | Shift time towards suggested mins for +5.6 points.
43 | 49.03 | 42.72695 | 47.37937 | 4.652418 | Good | Shift time towards suggested mins for +4.7 points.
46 | 36.18 | 39.85397 | 47.28204 | 7.428065 | Low | Shift time towards suggested mins for +7.4 points.
47 | 35.75 | 43.28037 | 47.16288 | 3.882509 | Low | Shift time towards suggested mins for +3.9 points.
48 | 37.93 | 40.13842 | 46.23835 | 6.099927 | Medium | Shift time towards suggested mins for +6.1 points.
44 | 43.06 | 39.51315 | 46.23945 | 6.726299 | Good | Shift time towards suggested mins for +6.7 points.
48 | 41.45 | 45.62005 | 52.943 | 7.322949 | Medium | Shift time towards suggested mins for +7.3 points.
48 | 38.72 | 38.82702 | 45.33263 | 6.505614 | Medium | Shift time towards suggested mins for +6.5 points.
49 | 38.75 | 40.21482 | 47.23192 | 7.0171 | Medium | Shift time towards suggested mins for +7.0 points.
45 | 43.62 | 41.71285 | 47.60246 | 5.889614 | Good | Shift time towards suggested mins for +5.9 points.
49 | 42.08 | 39.74233 | 47.10915 | 7.366827 | Medium | Shift time towards suggested mins for +7.4 points.
49 | 40.78 | 40.52635 | 47.55426 | 7.027905 | Medium | Shift time towards suggested mins for +7.0 points.
50 | 36.38 | 41.56761 | 47.79434 | 6.226724 | Low | Shift time towards suggested mins for +6.2 points.
46 | 43.93 | 40.98658 | 45.94822 | 4.961638 | Good | Shift time towards suggested mins for +5.0 points.
48 | 59.63 | 44.55477 | 48.24578 | 3.691012 | Good | Shift time towards suggested mins for +3.7 points.
51 | 45.73 | 40.76951 | 46.83215 | 6.062631 | Good | Shift time towards suggested mins for +6.1 points.
50 | 39.22 | 40.5581 | 47.91845 | 7.36035 | Medium | Shift time towards suggested mins for +7.4 points.
51 | 31.31 | 36.31364 | 45.33605 | 9.022411 | Low | Shift time towards suggested mins for +9.0 points.
49 | 42.49 | 48.71953 | 50.17538 | 1.455847 | Medium | Shift time towards suggested mins for +1.5 points.
52 | 45.9 | 39.85514 | 46.16791 | 6.312772 | Good | Shift time towards suggested mins for +6.3 points.
51 | 38.19 | 44.58821 | 50.62151 | 6.033304 | Medium | Shift time towards suggested mins for +6.0 points.
52 | 37.95 | 35.31224 | 45.72576 | 10.41352 | Medium | Shift time towards suggested mins for +10.4 points.
51 | 65.77 | 49.6938 | 50.90509 | 1.211288 | Good | Shift time towards suggested mins for +1.2 points.
54 | 40.38 | 38.62243 | 44.15771 | 5.535278 | Medium | Shift time towards suggested mins for +5.5 points.
6 | 36.05 | 42.83053 | 50.61912 | 7.788596 | Low | Shift time towards suggested mins for +7.8 points.
53 | 69.05 | 46.06412 | 49.36571 | 3.301587 | Good | Shift time towards suggested mins for +3.3 points.
55 | 44.27 | 39.22015 | 46.76691 | 7.546768 | Good | Shift time towards suggested mins for +7.5 points.
54 | 46.2 | 43.3951 | 48.39151 | 4.996411 | Good | Shift time towards suggested mins for +5.0 points.
56 | 40.82 | 41.66567 | 46.88391 | 5.218244 | Medium | Shift time towards suggested mins for +5.2 points.
55 | 45.51 | 43.25615 | 47.73051 | 4.474365 | Good | Shift time towards suggested mins for +4.5 points.
57 | 40.24 | 41.44637 | 46.91754 | 5.471168 | Medium | Shift time towards suggested mins for +5.5 points.
58 | 42.43 | 42.56586 | 47.50434 | 4.938486 | Medium | Shift time towards suggested mins for +4.9 points.
58 | 41.16 | 42.76869 | 46.52895 | 3.760258 | Medium | Shift time towards suggested mins for +3.8 points.
59 | 42.99 | 42.24911 | 48.20465 | 5.95554 | Good | Shift time towards suggested mins for +6.0 points.
60 | 40.76 | 40.70067 | 47.05002 | 6.349344 | Medium | Shift time towards suggested mins for +6.3 points.
61 | 40.36 | 40.88139 | 44.79967 | 3.918274 | Medium | Shift time towards suggested mins for +3.9 points.
62 | 40.2 | 40.26316 | 46.27238 | 6.009216 | Medium | Shift time towards suggested mins for +6.0 points.
63 | 44.81 | 40.73068 | 45.71726 | 4.986588 | Good | Shift time towards suggested mins for +5.0 points.
65 | 43.54 | 40.26976 | 46.91453 | 6.644771 | Good | Shift time towards suggested mins for +6.6 points.
66 | 43.92 | 41.84034 | 47.15637 | 5.31603 | Good | Shift time towards suggested mins for +5.3 points.
7 | 47.81 | 41.08078 | 47.49069 | 6.409916 | Good | Shift time towards suggested mins for +6.4 points.
68 | 41.67 | 41.66416 | 45.18815 | 3.523984 | Medium | Shift time towards suggested mins for +3.5 points.
71 | 40.6 | 45.5373 | 47.39203 | 1.854731 | Medium | Shift time towards suggested mins for +1.9 points.
72 | 39.22 | 38.86748 | 45.42324 | 6.555768 | Medium | Shift time towards suggested mins for +6.6 points.
74 | 40.36 | 41.4103 | 46.21123 | 4.800928 | Medium | Shift time towards suggested mins for +4.8 points.
75 | 49.83 | 47.96922 | 49.60163 | 1.632413 | Good | Shift time towards suggested mins for +1.6 points.
78 | 38.26 | 44.90042 | 47.4632 | 2.562782 | Medium | Shift time towards suggested mins for +2.6 points.
79 | 42.23 | 44.87353 | 48.85304 | 3.979507 | Medium | Shift time towards suggested mins for +4.0 points.
80 | 37.86 | 42.13472 | 47.03942 | 4.904693 | Low | Shift time towards suggested mins for +4.9 points.
8 | 32.55 | 42.17933 | 48.13958 | 5.960245 | Low | Shift time towards suggested mins for +6.0 points.
10 | 45.49 | 42.6141 | 47.53196 | 4.917863 | Good | Shift time towards suggested mins for +4.9 points.
11 | 35.51 | 39.01038 | 46.33387 | 7.323481 | Low | Shift time towards suggested mins for +7.3 points.